## ABAQUS中塑性损伤模型参数输入
分享创造价值：基于GB50010-2010规范的塑性损伤模型参数计算_张田V1.1.2
控制参数 (control parameters) | f_cu | E_c | f_c | f_t | f_ce | 单位系统 (unit system) | MPa
| 42 | 33044.85 | 30 | 2.564565 | 18
受压本构曲线 (compressive constitutive curve) | [13 empty] | Input |  |  |  | 检查
ε_c | α_c | ε | x | ρ_c | n | D_c | ε_n (Stess) | σ_n (Starin) |  |  | ε_in (in-elastic) | d_c1 | d_c2 | stress | Inelastic strain | damage | Inelastic strain | ε_cpl (plastic)
0.001642083 | 1.361939 | 0.0005447143 | 0.3317216 | 0.5528693 | 2.236482 | 0.06415559 | 0.0005447143 | 16.8452 |  |  | 3.494647e-05 | 0.03260948 | 0.04579022 | 16.8452 | 0 | 0 | 0
0.001642083 | 1.361939 | 0.0007089226 | 0.4317216 | 0.5528693 | 2.236482 | 0.1099885 | 0.0007089226 | 20.84962 |  |  | 7.797332e-05 | 0.05659579 | 0.0796191 | 20.84962 | 7.797332e-05 | 0.05659579 | 7.797332e-05 | 4.012203e-05
0.001642083 | 1.361939 | 0.0007499746 | 0.4567216 | 0.5528693 | 2.236482 | 0.1229312 | 0.0007499746 | 21.73622 |  |  | 9.219532e-05 | 0.06348051 | 0.08934693 | 21.73622 | 9.219532e-05 | 0.06348051 | 9.219532e-05 | 4.760877e-05
0.001642083 | 1.361939 | 0.0008183948 | 0.4983882 | 0.5528693 | 2.236482 | 0.1455793 | 0.0008183948 | 23.10672 |  |  | 0.0001191413 | 0.07565118 | 0.1065593 | 23.10672 | 0.0001191413 | 0.07565118 | 0.0001191413 | 6.191253e-05
0.001642083 | 1.361939 | 0.000955235 | 0.5817216 | 0.5528693 | 2.236482 | 0.1940486 | 0.000955235 | 25.44033 |  |  | 0.000185362 | 0.102252 | 0.1442303 | 25.44033 | 0.000185362 | 0.102252 | 0.000185362 | 9.767472e-05
0.001642083 | 1.361939 | 0.001365756 | 0.8317216 | 0.5528693 | 2.236482 | 0.3487906 | 0.001365756 | 29.38985 |  |  | 0.0004763628 | 0.1930246 | 0.2726866 | 29.38985 | 0.0004763628 | 0.1930246 | 0.0004763628 | 0.0002636244 |  | Compressive
0.001642083 | 1.361939 | 0.001642083 | 1 | 0.5528693 | 2.236482 | 0.4471307 | 0.001642083 | 30 |  |  | 0.0007342257 | 0.2564482 | 0.3614802 | 30 | 0.0007342257 | 0.2564482 | 0.0007342257 | 0.0004211092
0.001642083 | 1.361939 | 0.001806291 | 1.1 | 0.5528693 | 2.236482 | 0.5035384 | 0.001806291 | 29.6331 |  |  | 0.0009095369 | 0.2953997 | 0.4151972 | 29.6331 | 0.0009095369 | 0.2953997 | 0.0009095369 | 0.0005335778
0.001642083 | 1.361939 | 0.001970499 | 1.2 | 0.5528693 | 2.236482 | 0.5592832 | 0.001970499 | 28.69721 |  |  | 0.001102067 | 0.336135 | 0.4704292 | 28.69721 | 0.001102067 | 0.336135 | 0.001102067 | 0.0006623538
0.001642083 | 1.361939 | 0.002134708 | 1.3 | 0.5528693 | 2.236482 | 0.6113601 | 0.002134708 | 27.41508 |  |  | 0.001305075 | 0.3765901 | 0.5240708 | 27.41508 | 0.001305075 | 0.3765901 | 0.001305075 | 0.0008039097
0.001642083 | 1.361939 | 0.002298916 | 1.4 | 0.5528693 | 2.236482 | 0.6582819 | 0.002298916 | 25.95941 |  |  | 0.001513335 | 0.4154334 | 0.5741912 | 25.95941 | 0.001513335 | 0.4154334 | 0.001513335 | 0.0009550464
0.001642083 | 1.361939 | 0.002463124 | 1.5 | 0.5528693 | 2.236482 | 0.6996067 | 0.002463124 | 24.45008 |  |  | 0.001723218 | 0.4519185 | 0.6198121 | 24.45008 | 0.001723218 | 0.4519185 | 0.001723218 | 0.001113131
0.001642083 | 1.361939 | 0.002627332 | 1.6 | 0.5528693 | 2.236482 | 0.735507 | 0.002627332 | 22.96323 |  |  | 0.001932421 | 0.4857111 | 0.6606226 | 22.96323 | 0.001932421 | 0.4857111 | 0.001932421 | 0.001276125
0.001642083 | 1.361939 | 0.002791541 | 1.7 | 0.5528693 | 2.236482 | 0.7664607 | 0.002791541 | 21.54307 |  |  | 0.002139606 | 0.516741 | 0.6967265 | 21.54307 | 0.002139606 | 0.516741 | 0.002139606 | 0.001442503
0.001642083 | 1.361939 | 0.002955749 | 1.8 | 0.5528693 | 2.236482 | 0.79306 | 0.002955749 | 20.2123 |  |  | 0.002344086 | 0.5450935 | 0.7284545 | 20.2123 | 0.002344086 | 0.5450935 | 0.002344086 | 0.001611159
0.001642083 | 1.361939 | 0.003119957 | 1.9 | 0.5528693 | 2.236482 | 0.8159048 | 0.003119957 | 18.97994 |  |  | 0.002545588 | 0.5709368 | 0.7562391 | 18.97994 | 0.002545588 | 0.5709368 | 0.002545588 | 0.001781299
0.001642083 | 1.361939 | 0.003284166 | 2 | 0.5528693 | 2.236482 | 0.8355505 | 0.003284166 | 17.84684 |  |  | 0.002744086 | 0.5944762 | 0.7805393 | 17.84684 | 0.002744086 | 0.5944762 | 0.002744086 | 0.001952358
0.001642083 | 1.361939 | 0.003448374 | 2.1 | 0.5528693 | 2.236482 | 0.8524874 | 0.003448374 | 16.80921 |  |  | 0.002939695 | 0.6159263 | 0.801798 | 16.80921 | 0.002939695 | 0.6159263 | 0.002939695 | 0.002123944
0.001642083 | 1.361939 | 0.003612582 | 2.2 | 0.5528693 | 2.236482 | 0.8671368 | 0.003612582 | 15.86084 |  |  | 0.003132603 | 0.635496 | 0.8204209 | 15.86084 | 0.003132603 | 0.635496 | 0.003132603 | 0.002295781
0.001642083 | 1.361939 | 0.00377679 | 2.3 | 0.5528693 | 2.236482 | 0.8798548 | 0.00377679 | 14.99453 |  |  | 0.003323027 | 0.6533804 | 0.8367689 | 14.99453 | 0.003323027 | 0.6533804 | 0.003323027 | 0.002467681
0.001642083 | 1.361939 | 0.003940999 | 2.4 | 0.5528693 | 2.236482 | 0.8909399 | 0.003940999 | 14.20286 |  |  | 0.003511193 | 0.6697575 | 0.8511568 | 14.20286 | 0.003511193 | 0.6697575 | 0.003511193 | 0.002639514
0.001642083 | 1.361939 | 0.004105207 | 2.5 | 0.5528693 | 2.236482 | 0.900641 | 0.004105207 | 13.47863 |  |  | 0.003697318 | 0.6847874 | 0.863856 | 13.47863 | 0.003697318 | 0.6847874 | 0.003697318 | 0.002811194
0.001642083 | 1.361939 | 0.004269415 | 2.6 | 0.5528693 | 2.236482 | 0.9091656 | 0.004269415 | 12.81511 |  |  | 0.003881606 | 0.6986126 | 0.8750989 | 12.81511 | 0.003881606 | 0.6986126 | 0.003881606 | 0.002982667
0.001642083 | 1.361939 | 0.004433624 | 2.7 | 0.5528693 | 2.236482 | 0.9166864 | 0.004433624 | 12.20614 |  |  | 0.004064242 | 0.7113591 | 0.8850838 | 12.20614 | 0.004064242 | 0.7113591 | 0.004064242 | 0.003153898
0.001642083 | 1.361939 | 0.004597832 | 2.8 | 0.5528693 | 2.236482 | 0.9233476 | 0.004597832 | 11.64615 |  |  | 0.004245397 | 0.7231383 | 0.8939795 | 11.64615 | 0.004245397 | 0.7231383 | 0.004245397 | 0.003324868
0.001642083 | 1.361939 | 0.00476204 | 2.9 | 0.5528693 | 2.236482 | 0.9292698 | 0.00476204 | 11.13016 |  |  | 0.00442522 | 0.7340486 | 0.9019297 | 11.13016 | 0.00442522 | 0.7340486 | 0.00442522 | 0.003495569
0.001642083 | 1.361939 | 0.004926248 | 3 | 0.5528693 | 2.236482 | 0.9345543 | 0.004926248 | 10.65372 |  |  | 0.004603847 | 0.7441764 | 0.9090569 | 10.65372 | 0.004603847 | 0.7441764 | 0.004603847 | 0.003665998
0.001642083 | 1.361939 | 0.005254665 | 3.2 | 0.5528693 | 2.236482 | 0.9435374 | 0.005254665 | 9.804137 |  |  | 0.004957973 | 0.7623815 | 0.9212449 | 9.804137 | 0.004957973 | 0.7623815 | 0.004957973 | 0.004006059
0.001642083 | 1.361939 | 0.005583082 | 3.4 | 0.5528693 | 2.236482 | 0.9508332 | 0.005583082 | 9.070885 |  |  | 0.005308579 | 0.7782641 | 0.9312112 | 9.070885 | 0.005308579 | 0.7782641 | 0.005308579 | 0.004345112
0.001642083 | 1.361939 | 0.005911498 | 3.6 | 0.5528693 | 2.236482 | 0.9568297 | 0.005911498 | 8.433081 |  |  | 0.005656297 | 0.7922254 | 0.9394485 | 8.433081 | 0.005656297 | 0.7922254 | 0.005656297 | 0.004683239
0.001642083 | 1.361939 | 0.006239915 | 3.8 | 0.5528693 | 2.236482 | 0.9618121 | 0.006239915 | 7.874232 |  |  | 0.006001625 | 0.8045827 | 0.9463243 | 7.874232 | 0.006001625 | 0.8045827 | 0.006001625 | 0.005020528
0.001642083 | 1.361939 | 0.006568331 | 4 | 0.5528693 | 2.236482 | 0.9659929 | 0.006568331 | 7.381231 |  |  | 0.006344961 | 0.8155898 | 0.9521163 | 7.381231 | 0.006344961 | 0.8155898 | 0.006344961 | 0.005357064
0.001642083 | 1.361939 | 0.006896748 | 4.2 | 0.5528693 | 2.236482 | 0.9695326 | 0.006896748 | 6.943581 |  |  | 0.006686622 | 0.8254509 | 0.9570361 | 6.943581 | 0.006686622 | 0.8254509 | 0.006686622 | 0.005692926
0.001642083 | 1.361939 | 0.007225164 | 4.4 | 0.5528693 | 2.236482 | 0.9725542 | 0.007225164 | 6.552815 |  |  | 0.007026864 | 0.8343322 | 0.9612475 | 6.552815 | 0.007026864 | 0.8343322 | 0.007026864 | 0.006028187
0.001642083 | 1.361939 | 0.007553581 | 4.6 | 0.5528693 | 2.236482 | 0.9751528 | 0.007553581 | 6.202044 |  |  | 0.007365895 | 0.8423699 | 0.9648779 | 6.202044 | 0.007365895 | 0.8423699 | 0.007365895 | 0.006362909
0.001642083 | 1.361939 | 0.007881997 | 4.8 | 0.5528693 | 2.236482 | 0.9774029 | 0.007881997 | 5.885623 |  |  | 0.007703887 | 0.8496767 | 0.9680281 | 5.885623 | 0.007703887 | 0.8496767 | 0.007703887 | 0.00669715
0.001642083 | 1.361939 | 0.008210414 | 5 | 0.5528693 | 2.236482 | 0.9793636 | 0.008210414 | 5.59889 |  |  | 0.008040981 | 0.8563464 | 0.9707779 | 5.59889 | 0.008040981 | 0.8563464 | 0.008040981 | 0.007030958
0.001642083 | 1.361939 | 0.008538831 | 5.2 | 0.5528693 | 2.236482 | 0.9810821 | 0.008538831 | 5.337968 |  |  | 0.008377293 | 0.8624575 | 0.9731917 | 5.337968 | 0.008377293 | 0.8624575 | 0.008377293 | 0.007364378
0.001642083 | 1.361939 | 0.008867247 | 5.4 | 0.5528693 | 2.236482 | 0.9825962 | 0.008867247 | 5.099609 |  |  | 0.008712923 | 0.8680765 | 0.9753215 | 5.099609 | 0.008712923 | 0.8680765 | 0.008712923 | 0.007697449
0.001642083 | 1.361939 | 0.009195664 | 5.6 | 0.5528693 | 2.236482 | 0.9839369 | 0.009195664 | 4.881078 |  |  | 0.009047953 | 0.8732598 | 0.9772096 | 4.881078 | 0.009047953 | 0.8732598 | 0.009047953 | 0.008030203
0.001642083 | 1.361939 | 0.00952408 | 5.8 | 0.5528693 | 2.236482 | 0.9851296 | 0.00952408 | 4.680052 |  |  | 0.009382453 | 0.8780556 | 0.978891 | 4.680052 | 0.009382453 | 0.8780556 | 0.009382453 | 0.008362672
0.001642083 | 1.361939 | 0.009852497 | 6 | 0.5528693 | 2.236482 | 0.986195 | 0.009852497 | 4.494553 |  |  | 0.009716483 | 0.8825053 | 0.9803946 | 4.494553 | 0.009716483 | 0.8825053 | 0.009716483 | 0.008694881
0.001642083 | 1.361939 | 0.01018091 | 6.2 | 0.5528693 | 2.236482 | 0.9871506 | 0.01018091 | 4.322884 |  |  | 0.01005009 | 0.8866448 | 0.9817442 | 4.322884 | 0.01005009 | 0.8866448 | 0.01005009 | 0.009026854
0.001642083 | 1.361939 | 0.01050933 | 6.4 | 0.5528693 | 2.236482 | 0.9880109 | 0.01050933 | 4.163582 |  |  | 0.01038333 | 0.890505 | 0.9829602 | 4.163582 | 0.01038333 | 0.890505 | 0.01038333 | 0.009358611
0.001642083 | 1.361939 | 0.01083775 | 6.6 | 0.5528693 | 2.236482 | 0.988788 | 0.01083775 | 4.01538 |  |  | 0.01071623 | 0.8941132 | 0.9840594 | 4.01538 | 0.01071623 | 0.8941132 | 0.01071623 | 0.009690172
0.001642083 | 1.361939 | 0.01116616 | 6.8 | 0.5528693 | 2.236482 | 0.9894923 | 0.01116616 | 3.877175 |  |  | 0.01104883 | 0.8974929 | 0.9850563 | 3.877175 | 0.01104883 | 0.8974929 | 0.01104883 | 0.01002155
0.001642083 | 1.361939 | 0.01149458 | 7 | 0.5528693 | 2.236482 | 0.9901326 | 0.01149458 | 3.748005 |  |  | 0.01138116 | 0.9006651 | 0.9859631 | 3.748005 | 0.01138116 | 0.9006651 | 0.01138116 | 0.01035277
0.001642083 | 1.361939 | 0.011823 | 7.2 | 0.5528693 | 2.236482 | 0.9907163 | 0.011823 | 3.627025 |  |  | 0.01171324 | 0.9036482 | 0.9867902 | 3.627025 | 0.01171324 | 0.9036482 | 0.01171324 | 0.01068383
0.001642083 | 1.361939 | 0.01215141 | 7.4 | 0.5528693 | 2.236482 | 0.99125 | 0.01215141 | 3.513491 |  |  | 0.01204509 | 0.9064585 | 0.9875467 | 3.513491 | 0.01204509 | 0.9064585 | 0.01204509 | 0.01101475
0.001642083 | 1.361939 | 0.01247983 | 7.6 | 0.5528693 | 2.236482 | 0.9917391 | 0.01247983 | 3.406745 |  |  | 0.01237673 | 0.9091105 | 0.9882404 | 3.406745 | 0.01237673 | 0.9091105 | 0.01237673 | 0.01134554
0.001642083 | 1.361939 | 0.01280825 | 7.8 | 0.5528693 | 2.236482 | 0.9921885 | 0.01280825 | 3.306203 |  |  | 0.01270819 | 0.9116171 | 0.9888779 | 3.306203 | 0.01270819 | 0.9116171 | 0.01270819 | 0.01167622
0.001642083 | 1.361939 | 0.01313666 | 8 | 0.5528693 | 2.236482 | 0.9926023 | 0.01313666 | 3.211346 |  |  | 0.01303948 | 0.91399 | 0.9894652 | 3.211346 | 0.01303948 | 0.91399 | 0.01303948 | 0.01200678
0.001642083 | 1.361939 | 0.01346508 | 8.2 | 0.5528693 | 2.236482 | 0.9929842 | 0.01346508 | 3.121712 |  |  | 0.01337061 | 0.9162393 | 0.9900074 | 3.121712 | 0.01337061 | 0.9162393 | 0.01337061 | 0.01233724
0.001642083 | 1.361939 | 0.0137935 | 8.4 | 0.5528693 | 2.236482 | 0.9933373 | 0.0137935 | 3.036884 |  |  | 0.01370159 | 0.9183746 | 0.990509 | 3.036884 | 0.01370159 | 0.9183746 | 0.01370159 | 0.0126676
0.001642083 | 1.361939 | 0.01412191 | 8.6 | 0.5528693 | 2.236482 | 0.9936645 | 0.01412191 | 2.956492 |  |  | 0.01403244 | 0.9204043 | 0.9909738 | 2.956492 | 0.01403244 | 0.9204043 | 0.01403244 | 0.01299787
0.001642083 | 1.361939 | 0.01445033 | 8.8 | 0.5528693 | 2.236482 | 0.9939683 | 0.01445033 | 2.880198 |  |  | 0.01436317 | 0.9223359 | 0.9914055 | 2.880198 | 0.01436317 | 0.9223359 | 0.01436317 | 0.01332806
0.001642083 | 1.361939 | 0.01477875 | 9 | 0.5528693 | 2.236482 | 0.9942508 | 0.01477875 | 2.807701 |  |  | 0.01469378 | 0.9241763 | 0.991807 | 2.807701 | 0.01469378 | 0.9241763 | 0.01469378 | 0.01365817
0.001642083 | 1.361939 | 0.01510716 | 9.2 | 0.5528693 | 2.236482 | 0.9945139 | 0.01510716 | 2.738726 |  |  | 0.01502428 | 0.9259319 | 0.9921811 | 2.738726 | 0.01502428 | 0.9259319 | 0.01502428 | 0.0139882
0.001642083 | 1.361939 | 0.01543558 | 9.4 | 0.5528693 | 2.236482 | 0.9947595 | 0.01543558 | 2.673026 |  |  | 0.01535469 | 0.9276084 | 0.9925303 | 2.673026 | 0.01535469 | 0.9276084 | 0.01535469 | 0.01431817
0.001642083 | 1.361939 | 0.01576399 | 9.6 | 0.5528693 | 2.236482 | 0.9949889 | 0.01576399 | 2.610374 |  |  | 0.015685 | 0.9292109 | 0.9928566 | 2.610374 | 0.015685 | 0.9292109 | 0.015685 | 0.01464808
0.001642083 | 1.361939 | 0.01609241 | 9.8 | 0.5528693 | 2.236482 | 0.9952036 | 0.01609241 | 2.550565 |  |  | 0.01601523 | 0.9307443 | 0.9931621 | 2.550565 | 0.01601523 | 0.9307443 | 0.01601523 | 0.01497792
0.001642083 | 1.361939 | 0.01642083 | 10 | 0.5528693 | 2.236482 | 0.9954049 | 0.01642083 | 2.493412 |  |  | 0.01634537 | 0.9322128 | 0.9934485 | 2.493412 | 0.01634537 | 0.9322128 | 0.01634537 | 0.01530771
0.001642083 | 1.361939 | 0.01674924 | 10.2 | 0.5528693 | 2.236482 | 0.9955938 | 0.01674924 | 2.438742 |  |  | 0.01667544 | 0.9336206 | 0.9937173 | 2.438742 | 0.01667544 | 0.9336206 | 0.01667544 | 0.01563744
0.001642083 | 1.361939 | 0.01707766 | 10.4 | 0.5528693 | 2.236482 | 0.9957713 | 0.01707766 | 2.386399 |  |  | 0.01700544 | 0.9349712 | 0.9939699 | 2.386399 | 0.01700544 | 0.9349712 | 0.01700544 | 0.01596712
(Tensile constitutive curve) | [12 empty] | Input |  |  |  | 检查
ε_t | α_t | ε | x | ρ_c | D_t | ε_n (starin) | σ_n (stress | ε_ture | σ_ture | ε_ck | d_c1 | d_c2 | Stress | Cracking strain | damage | Cracking strain | ε_tpl
7.760864e-05 | 2.052023 | 7.760864e-05 | 1 | 1 | 0 | 7.760864e-05 | 0 | 7.760562e-05 | 0 | 7.760864e-05 | 1 | 1 | 0 | 7.760864e-05 | 1 | 7.760864e-05 | #DIV/0!
7.760864e-05 | 2.052023 | 9.313036e-05 | 1.2 | 1 | 0.2498265 | 9.313036e-05 | 2.308643 | 9.312603e-05 | 2.308858 | 2.326643e-05 | 0.1338744 | 0.1587549 | 2.308643 | 2.326643e-05 | 0.1338744 | 2.326643e-05 | 1.246777e-05
7.760864e-05 | 2.052023 | 0.0001086521 | 1.4 | 1 | 0.4542079 | 0.0001086521 | 1.959607 | 0.0001086462 | 1.95982 | 4.935063e-05 | 0.2612225 | 0.3204581 | 1.959607 | 4.935063e-05 | 0.2612225 | 4.935063e-05 | 2.838238e-05
7.760864e-05 | 2.052023 | 0.0001241738 | 1.6 | 1 | 0.5936729 | 0.0001241738 | 1.667284 | 0.0001241661 | 1.667491 | 7.371863e-05 | 0.3625621 | 0.4529363 | 1.667284 | 7.371863e-05 | 0.3625621 | 7.371863e-05 | 4.502072e-05 |  | Tensile
7.760864e-05 | 2.052023 | 0.0001396955 | 1.8 | 1 | 0.6879116 | 0.0001396955 | 1.440668 | 0.0001396858 | 1.440869 | 9.609818e-05 | 0.4413512 | 0.5553694 | 1.440668 | 9.609818e-05 | 0.4413512 | 9.609818e-05 | 6.16548e-05
7.760864e-05 | 2.052023 | 0.0001552173 | 2 | 1 | 0.7532097 | 0.0001552173 | 1.26582 | 0.0001552052 | 1.266016 | 0.0001169111 | 0.50322 | 0.6336298 | 1.26582 | 0.0001169111 | 0.50322 | 0.0001169111 | 7.810844e-05
7.760864e-05 | 2.052023 | 0.000170739 | 2.2 | 1 | 0.7999052 | 0.000170739 | 1.128944 | 0.0001707244 | 1.129137 | 0.000136575 | 0.5526804 | 0.6937516 | 1.128944 | 0.000136575 | 0.5526804 | 0.000136575 | 9.436409e-05
7.760864e-05 | 2.052023 | 0.0001862607 | 2.4 | 1 | 0.8343218 | 0.0001862607 | 1.019742 | 0.0001862434 | 1.019932 | 0.0001554014 | 0.5929642 | 0.7405037 | 1.019742 | 0.0001554014 | 0.5929642 | 0.0001554014 | 0.0001104459
7.760864e-05 | 2.052023 | 0.0002017825 | 2.6 | 1 | 0.8603805158 | 0.0002017825 | 0.9309646 | 0.0002017621 | 0.9311524 | 0.0001736097 | 0.6263431 | 0.7773812 | 0.9309646 | 0.0001736097 | 0.6263431 | 0.0001736097 | 0.000126385
7.760864e-05 | 2.052023 | 0.0002173042 | 2.8 | 1 | 0.8805788 | 0.0002173042 | 0.8575377 | 0.0002172806 | 0.857724 | 0.0001913535 | 0.6544263 | 0.8068918 | 0.8575377 | 0.0001913535 | 0.6544263 | 0.0001913535 | 0.0001422096
7.760864e-05 | 2.052023 | 0.0002328259 | 3 | 1 | 0.8965557 | 0.0002328259 | 0.7958688 | 0.0002327988 | 0.7960541 | 0.0002087414 | 0.6783725 | 0.8308331 | 0.7958688 | 0.0002087414 | 0.6783725 | 0.0002087414 | 0.0001579427
7.760864e-05 | 2.052023 | 0.0003104345 | 4 | 1 | 0.9421389 | 0.0003104345 | 0.5935546 | 0.0003103864 | 0.5937389 | 0.0002924724 | 0.7594566 | 0.9022186 | 0.5935546 | 0.0002924724 | 0.7594566 | 0.0002924724 | 0.0002357616
7.760864e-05 | 2.052023 | 0.0003880432 | 5 | 1 | 0.9624924 | 0.0003880432 | 0.4809531 | 0.0003879679 | 0.4811398 | 0.0003734886 | 0.8063313 | 0.9356557 | 0.4809531 | 0.0003734886 | 0.8063313 | 0.0003734886 | 0.0003128913
7.760864e-05 | 2.052023 | 0.0004656518 | 6 | 1 | 0.9734425 | 0.0004656518 | 0.4086502 | 0.0004655434 | 0.4088405 | 0.0004532853 | 0.8370354 | 0.9540667 | 0.4086502 | 0.0004532853 | 0.8370354 | 0.0004532853 | 0.000389767
7.760864e-05 | 2.052023 | 0.0005432604 | 7 | 1 | 0.9800621 | 0.0005432604 | 0.3579238 | 0.0005431129 | 0.3581182 | 0.000532429 | 0.8587985 | 0.9653439 | 0.3579238 | 0.000532429 | 0.8587985 | 0.000532429 | 0.0004665512
7.760864e-05 | 2.052023 | 0.0006208691 | 8 | 1 | 0.9843958 | 0.0006208691 | 0.3201441 | 0.0006206764 | 0.3203429 | 0.0006111809 | 0.8750832 | 0.9727879 | 0.3201441 | 0.0006111809 | 0.8750832 | 0.0006111809 | 0.0005433121
7.760864e-05 | 2.052023 | 0.0006984777 | 9 | 1 | 0.987402 | 0.0006984777 | 0.2907754 | 0.0006982339 | 0.2909785 | 0.0006896783 | 0.8877592 | 0.9779804 | 0.2907754 | 0.0006896783 | 0.8877592 | 0.0006896783 | 0.00062008
7.760864e-05 | 2.052023 | 0.0007760864 | 10 | 1 | 0.9895811 | 0.0007760864 | 0.2671996 | 0.0007757854 | 0.2674069 | 0.0007680004 | 0.897927 | 0.981759 | 0.2671996 | 0.0007680004 | 0.897927 | 0.0007680004 | 0.0006968689
7.760864e-05 | 2.052023 | 0.000853695 | 11 | 1 | 0.9912161 | 0.000853695 | 0.2477955 | 0.0008533308 | 0.248007 | 0.0008461962 | 0.9062776 | 0.9846024 | 0.2477955 | 0.0008461962 | 0.9062776 | 0.0008461962 | 0.0007736846
数据制作初衷是为了分享，使用者请尊重UP主的劳动成果，切勿盗窃商业化！！！问题反馈，请在B站评论区单独留言！！！
以上本构数据属于局部损伤模型计算范畴，暂未考虑非局部损伤的影响，主要用于常规的结构分析模拟，上述的部分材料参数也可用于其他结构程序中的模型参数定义：
ABAQUS中脆性开裂模型、弥散裂缝模型、塑性损伤模型；ADINA中的混凝土材料模型；midas FEA & DIANA中的总应变裂缝模型；midas Gen中的塑性损伤模型等。
若要对结构或材料的软化段行为进行精确模拟，需使用材料断裂能对本构行为进行规则化处理，以此避免数值病态问题。关于基于断裂能的本构模型，有需求请单独联系UP主。